## Sheet3
图书馆家具参数
序号 | 品名 | 缩略图 | 技术参数 | 数量 | 单位
1 | 会议桌 |  | 参考规格：6000*2000*760mm 1、基材：选用 E1 级环保型高密度纤维板，表面平整光洁，不易变形，性能稳定，边缘光挺、细腻，不易崩边、分层；产品甲醛释放量≤0.04mg/m³ ，含水率≤7.5%,板材密度≥0.9g/cm³ ，内结合强度≥0.95MPa，表面结合强度≥1.5MPa，静曲强度≥35MPa，弹性模量≥3800MPa， 符合 GB/T 31765-2015 高密度纤维板和 GB18580-2017室内装饰装修材料木家具中有害物质限量标准要求。 2、面材：实木皮，产品游离甲醛释放量≤0.1mg/L，符合 GB/T 18584-2001 和 GB/T 17657-2013 标准。 *3、油漆：采用环保油漆，应符合 GB18581-2020《室内装饰装修材料-溶剂型木器涂料中有害物质限量》强制性标准要求，胶粘剂应符合 GB/T23997-2009 《室内装饰装修用溶剂型聚氨酯木器涂料》标准要求，其中 VOC 含量≦650g/L，铅笔硬度（擦伤）≧2H，须提供检测机构提供的面漆、 底漆检测报告扫描件。 4、五金配件：紧固件，符合 QB/ T 3826-1999 和 QB/T 3832-1999标准，产品经过 48h 中性盐雾试验测试,耐腐蚀等级≥8 级。 设计：依据人体工学原理设计，椅背座位参照人体曲线制成； | 1 | 张
2 | 会议椅 |  | 参考规格：高背 1.框架：选用优质橡胶木实木，经烘干、杀虫，杀菌处理，表面精细抛光打磨无腐朽和虫蛀，锁水处理；含水率控制在 8%-13%之间；木纹交错但十分整洁，木材版面光滑，坚韧而富有弹性，强度高，之地坚硬有韧性，耐磨耐湿，不容易老化变形。各连接件间无裂缝、脱层牢固光滑无气泡、无裂口及明显杂质;制作工艺均采用卯榫结构；家具稳固耐用； 2.油漆：采用大宝、易涂宝、华润等同品牌环保油漆，底漆为（PE）不饱和聚脂漆， 面漆为（PU）双成份聚氨脂漆，漆膜硬度达 2H~3H 之间。甲醛释放量达环保要求； 3.质量工艺：线条流畅，转角顺畅,椅身水平无摇摆现象 4.座包：采用优质环保皮和高密度海绵，防污，具有透气性，皮面紧密平整，匀净光洁，天然亲肤性好，扪皮平整，倒角、脚线、钉脚均匀。 5.符合国家标准 GB 18584-2001《室内装饰装修材料木家具中有害物质限量》GB/T 3324-2017《木家具通用技术条件》甲醛释放量≤1.5mg/L 6.脚架：优质实木脚架。 | 20 | 把
3 | 茶水柜 |  | 规格：1200×400×800mm 1、基材：采用优质实木板，符合 GB/T 35601-2017 《绿色产品评价 人造板和木质地板》标准检测，甲醛释放量≤0.01mg/m³， 总挥发性有机化合物 （TVOC）≤25μg/m³。 2、封边：采用 PVC 封边带。 *3、 铰链： 投标文件中提供第三方检测机构出具的带有"CMA"标志的铰链检验报告，符合 QB/T3826-1999、GB/T26572-2011、GB/T3325-2017、GB5944-1986 标准，中性盐雾试验（24h）腐蚀等级为 10 级，限量要求铅、镉、汞、六价铬判定结果均合格， 拉门耐久性试验10000 次试验后，无断裂损坏，无影响使用功能的磨损或变形， 无松动等， 检测报告须附有查询二维,网站查询结果截图或二维码扫描结果截图 （截图需与复印件一致） ， 投标单位承诺中标后向业主提供该报告检测机构名称和检测报告编号及检测内容供业主查验，若有弄虚作假业主有权解除合同， 并报有关部门处理 （投标文件提供承诺函加盖投标人公章） ， 中标后原件备查。 4、结构要求：上抽下门，门为 1.2mm 厚铝框门， 采用 6mm 钢化玻璃。 台面具有防水功能。 | 1 | 个
4 | 双面书架 |  | 规格：940*480*2100mm，每列书架侧面带有橡木原木制作的标签卡槽，规格：200*300mm，六层，内部的隔板承重量不小于 80 千克。 1、基材：采用优质冷轧钢板,用材标准：所用钢板由上海宝钢、首钢、马钢生产的优质钢板。冷轧钢板标准为 GB11253，热轧钢板标准为 GB710-91 的国家标准，层板厚度≥1.2mm，立柱≥1.5mm,搁板≥1.2mm，挂板≥1.2mm，隔档（书架）1.2mm，耐压,强度大,抗冲击不易形；采用静电粉沫喷塑,无有机溶液,无污染；做工精细：金属表面经酸洗磷化等九工序处理后。 *2、涂料：环保涂料，表面均采用热固性粉末涂料。须提供第三方有权检测机构出具的带有“CMA”“AL”标志的塑粉检验报告扫描件：内容包括可迁移元素（铅、镉、铬、汞）检验合格； *3、所有钢件表面经酸洗、磷化后，静电喷塑、筑漆，需提供质量监督检测部门对钢板的检测报告复印件，依据符合GB/T3325-2017《金属家具通用技术条件》、QB/T3832-1999《轻工产品金属镀层腐蚀试验结果的评价》、QB/T3826-1999《轻工产品金属镀层和化学处理层的耐腐蚀试验方法 中性盐雾试验（NSS）法》标准，耐腐蚀（中性盐雾连续喷雾500小时）达10级，须提供塑粉检验报告复印件，符合HJ/T2006-2006《热固性粉末涂料》室内用优等品，不含可溶性铅、镉、铬、贡。 4、护板：规格：520*2100*70mm，基材采用优质凹凸造型橡胶木实木护板，厚度2.0mm，沿口厚度70mm，经防腐、防虫、防潮等处理。造型顶线规格：58*18mm，造型脚线规格：105*18mm，符合国家环保E1级标准。护板覆盖范围：每节（排）书架的两侧（含两侧立柱）、正反两面上下横面护板，上横面护板宽度≥58mm，下横面护板≥105mm；上横面护板正反两面采用横梁链接，每节书架横梁不得少于4根； *5、须提供原材料“橡木块”通过 GB/T3324-2017《木家具通用技术条件》标准的市级或以上质量检测部门出具的质量检测合格报告，中标后原件备查，可公示检测报告编号。 *6、油漆：护板采用木蜡油环保油漆，挥发性有机物化合物（VOC)含量≤440g/L、游离甲醛释放量未检出、苯系物含量（甲苯、乙苯和二甲苯含量总和）≤014%，卤代径含量未检出。可溶性重金属铅、镉、汞、铬均未检出（须提供质量监督检测机构出具的木蜡油造型护板检验报告，中标后原件备查，可公示检测报告编号），竖板为钢制（磨砂灰白），横档30*60*1.5mm，每档间空距离不少于330mm，隔板厚度不低于25mm。 7、全封闭涂装工艺，漆面光泽度高，无颗粒、无气泡、无渣点、颜色均匀。 8、结构：搁板（AB 双面）均衡载重超过 80Kg，搁板采用三折弯工艺，每层搁层板上面两道加强筋，增大其承载能力，层板与固定型孔，顶部有防尘板，每列架体上方安装防尘压条，要求防尘、防光、防有害气体。底部有防鼠板，合拢后无缝隙，因而具有良好的防尘、防鼠、防火、防潮等功能，搁板采用整体板材，层间距可任意调整。 9、前期处理：采用乳化剂和碱性助洗脱脂剂脱脂、磷酸除锈、锌系薄膜磷化、钝化，前期处理原料必须采用品牌环氧树脂粉体涂料。 10、表面处理：所有工部件的表面处理必须是热固性粉末喷涂。颜色由用户选定。 11、涂膜技术标准：光泽测定：60%镜面反射率，测定400±5%；涂膜硬度：硬度≥2H 试验合格；耐冲击力： 冲击试验 1/2”×500g>30cm 正面冲击，涂膜无裂纹、皱纹及剥落现象。涂膜厚度：60-70um； 涂膜附着力：划格法试验，100%不剥落，达到 1 级标准； 耐腐蚀试验： 盐雾试验 48 小时，涂膜无脱落现象。 12、凡需焊接的部位应焊接牢固，焊点均匀，焊痕高度不大于 1mm，焊点间距应控制在 100mm 以上。焊痕表面波纹平整，不得出现焊焦、焊穿等现象。 13、冲压件必须平整无毛刺，不允许有裂痕，冲压尺寸的误差应控制在±2.0mm 之内。 14、涂层表面应平整光滑，色泽均匀一致，不允许有流挂、起粒、皱皮、露底、剥落、伤痕等外观缺陷。 15、载重性能要求:搁板载重：单面搁板上均匀载重 40kg， 双面为 80kg， 最大挠度为 3mm，24h 卸载后，不得有裂纹，永不变形；全负载载重：每标准节在全负载（每块单面搁板均匀载重 40kg）的情况下，架体、立柱不应有明显变形架体不应产生倾倒现象；载重运行：在全负载的情况下，应运行自如，不得有防滞现象。 16、安装要求：各部安装应牢固可靠，不允许有松动现象，各结构件和架体无明显变形，架体无倾斜现象。每标准节组合后外型尺寸（长、宽、高）的极限偏差为正负 2mm；标准架组装后，侧面板与中腰带的对缝处的间隙不大于 2mm； 17、产品质量总体要求：产品技术指标按GB/T13667.1—2003《钢制书架通用技术条件》国家标准；产品磷化处理符合GB6807—2001 国家标准环保要求； 所有钢板符合 GB/T11253—2007《碳素结构钢、冷轧薄钢板和钢带》国家标准。 18、五金：防生锈五金配件。 | 38 | 节
5 | 阅览桌 |  | 参考规格：1600*800*760mm 1、 材质： 采用优质橡胶原木， 桌面板厚度≥40mm， 桌腿上口 70*70mm，下口 50*50mm，木材须经烘干和防腐处理，不易变形，含水率低，无发霉虫蛀现象，无活节。 2、油漆采用环保油漆，漆膜的外观理化性光洁高度，漆膜硬度高。需提供质量监督检测部门对木蜡油的检测报告复印件或扫描件，其中 VOC 含量≤440g/L，可溶性重金属、苯系物含量、卤代烃含量、甲醛含量、乙二醇醚及醚酯酯总和含量均未出，24h 耐水性，耐沸水性无异常，符合 GB18581-2020 和 GB/T23999-2009 标准，投标文件中提供网站查询结果截图或二维码扫描结果截图，中标后由招标人进行查证，若不满足要求，以虚假应标报相关部门进行处罚。中标后须提供原件。中公示可公布该报告检测机构名称和检测报告编号及检测内容。 3、五金：优质五金配件。 4、符合 GB/T 3324-2017、GB 18584-2001：底脚平稳性≤2mm，漆膜耐湿热、耐干热 20min，70℃不低于 3 级，漆膜附着力涂层交叉切割法，不低于 3 级，桌面水平耐久性≥6 万次，甲醛释放量≤0.9mg/L。 | 6 | 张
6 | 阅览椅 |  | 参考规格：标准 1、采用优质橡胶原木，木材须经烘干和防腐处理，不易变形，含水率低，无发霉虫蛀现象，无活节。 *2、油漆：采用品牌环保油漆，应符合 GB18581-2009《室内装饰装修材料-溶剂型木器涂料中有害物质限量》强制性标准要求，胶粘剂应符合 GB18583-2009《室内装饰装修材料-胶粘剂中有害物质限量》 强制性标准要求。 *3、所投产品必须符合环保标准， 投标文件中须提供原材料“橡木块”通过 GB/T3324-2017《木家具通用技术条件》标准的质量检测 部门出具的质量检测合格报告。 4、五金：优质五金配件。 | 24 | 把
7 | 书刊架 |  | 规格：800*400*2000mm 1、柜体：采用 AA级20mm厚优质香杉木生态板，需经脱水、防腐、脱糖、防虫化学处理，无裂纹、树节、缺口、虫洞、黑线，面板木纹纹理自然，色泽白净，无色差，不会变色，无异味，不会发霉、腐朽及生虫；线条拼合细密， 遇到潮湿或湿度较高情况不鼓起，不变形；后背板采用9mm厚多层实木板，木质细腻，紧密，硬度高，平均比重为 620－700kg/立方；湿度不超过12%。 *2、须提供经国家林业和草原局人造板及其制品质量检验检测中心出具的香杉生态板检测报告，检验依据符合GB/T 34722-2017《浸渍胶膜纸饰面胶合板和细木工板》、GB/T 17657-2013《人造板及饰面人造板理化性能试验方法》、Q/DXMY 01-2020《室内装饰装饰材料 人造板及其制品中甲醛释放限量》，其中含水率≤10%，浸渍剥离六个浸渍剥离测试度件剥离长度均未超过边长的1/3,横向静曲强度平均值≥17,最小值≥12,表面胶合强度≥1MPa,表面划痕1.5N表面无大于90%的连续划痕,表面磨耗值≤60mg/100r,甲醛释放量≤0.2mg/L，中标后提供原件备查。 3、采用卯榫结构，线条均匀，转角过渡自然，间隙细小且均，具有较高的整体强度性能，摆放后无影响外观和使用性能的永久变形，各部位的安装牢固可靠，无松动、倾斜、摇晃等现象。 4、胶粘剂采用优质原胶，性能可靠持久。 *5、油漆须符合GB18581-2009《室内装饰装修材料 溶剂型木器涂料中有害物质限量》和GB/T 23997-2009《室内装饰装修用溶剂型氨酯木器涂料》 标准，其中挥发性有机化合物（VOC)含量≦670g/L，其中甲苯、二甲苯、乙苯含量总和均未检出。 6、结构：隔层板可自由抽拉成斜板采用20厚橡木实木，可半自动抽出放下成斜隔板，且搁板由金属扣连接，斜板沿口采用规格:40*16mm橡木原木倒圆槽，使书籍不易掉落，每格层规格：350*302*238mm，每组20个空格，斜板拉手采用196mm长钛合金拉手。 *7、书刊架必须符合环保标准，需提供原材料“橡木块”通过 GB/T3324-2017《木家具通用技术条件》标准的市级或以上质量检测部门出具的质量检测合格报告。 | 16 | 组
8 | 钢木桌 |  | 参考规格：2100*460*1100mm 1、采用优质橡胶原木，木材须经烘干和防腐处理，不易变形，含水率低，无发霉虫蛀现象，无活节。 *2、油漆：采用品牌环保油漆，应符合 GB18581-2009《室内装饰装修材料-溶剂型木器涂料中有害物质限量》强制性标准要求，胶粘剂应符合 GB18583-2009《室内装饰装修材料-胶粘剂中有害物质限量》 强制性标准要求。 4、五金件：优质五金配件，满足国家GB/T 3325-2017标准，金属件表面3层电镀，表面光亮美观；表面先镀铜，再镀镍，再镀铬，防锈、防撞花、防腐蚀能力强，能通过48小时的“盐雾测试”。 5、钢架：优质金属钢脚架，钢架壁厚≥1.5mm，钢脚无流挂、无凹凸疙瘩、无皱皮、无飞漆、无漏喷、无锈蚀（承重250公斤），*投标文件中必须提供国家质量检测部门出具的金属表面纳米抗菌静电喷涂膜检测报告复印件或者扫描件，依据GB/T 1771-1991,检测结果硬度≧2H，涂膜附着力≤2级，耐碱性耐酸性160h无异常。 | 2 | 张
9 | 高脚椅 |  | 1.皮料：采用优质西皮；符合GB 18401-2010标准，未检测出禁用偶氮染料，游离甲醛含量检测结果判定合格；多色可选 2.海绵：采用优质海绵，符合GB/T 10802-2006标准，《通用软质聚醚型聚氨酯泡沫塑料》，75%压缩永久变形≤5%，回弹率≥40%，拉伸强度≥135KPa，伸长率≥100%，撕裂强度≥2.0N/cm,无刺激气味； 3.脚架:优质电镀脚架，符合QB/T 3832-1999、QB/T 3827-1999标准，喷涂层应无漏喷、锈蚀和脱色、掉色现象，涂层应光滑均匀，色泽一致，应无流挂、疙瘩、皱皮、飞漆等缺陷。可做白色 | 4 | 把
10 | 1.6米办公桌 |  | 1、基材：采用防潮板饰香杉木生态板,桌面板厚度为 40mm，所有板材均经过防虫、防腐、防水处理； 2、封边：采用优质 PVC 封边条，全自动封边机完成封边； 3、优质三合一五金配件，防锈易消毒型拉手及优质锁等优质五金配件； 4、成品符合 GB 18584-2001、GB/T 3324-2017：底脚平稳性≤2mm，软、硬质覆面抗冲击冲击高度≥50mm，不低于3级，金属拉手耐腐蚀性经盐雾试验≥200h，直径1.5mm 以下的锈点≤20 点/dm²，其中直径1.0mm 以上的锈点不超过5点（离边缘2mm以内不计），桌面水平耐久性≥6 万次，甲醛释放量≤0.9mg/L。 | 6 | 张
11 | 办公椅 |  | 规格型号：常规 1、优质皮面饰面，耐拉扯、耐刮痕，纹理清晰防水，柔软耐磨。 2、海绵颜色均匀、无污染、无刺激性气味，回弹率≧50%，拉伸强度≧100kPa，伸长率≧100%，撕裂强度≧1.8N/cm，干热老化后拉伸强度≧55kPa，恒定负荷反复压陷疲劳性能≦35%，符合《GB/T 10802-2006通用软质聚醚型聚氨酯泡沫塑料》标准要求；海绵B1级燃烧性能检测合格，符合《GB 8624-2012 建筑材料及制品燃烧性能分级》标准要求。 3、不锈钢弓形脚架，配置防滑脚垫。 | 6 | 把
12 | 二门茶水柜 |  | 1、基材：香杉木生态板，符合GB/T 35601-2017 《绿色产品评价人造板和木质地板》标准检测，甲醛释放量≤0.01mg/m³，总挥发性有机化合物（TVOC）≤25μg/m³。 2、封边用材：ABS激光封边处理，符合GB/T4463-2013《家具用封边条技术要求》检测标准，甲醛释放量≤0.1mg/L，塑料封边条氯乙烯单体≤0.2mg/kg，禁用多溴联苯、多溴联苯醚。 3、静音铰链，符合QB/T 2189-2013《家具五金 杯状暗铰链》检测标准，功能（B型）操作力耐久性试验前后，具有自动关闭装置的杯状暗铰链的关闭力应大于1.5N。优质品牌三节静音导轨，耐久性8万次，垂直向下静荷载200N，水平侧向静荷载100N。 | 3 | 个
13 | 职工之家矮柜 |  | 环保免漆板；1、基材：选用E1级“木工板（生态板），面贴防火饰面板材，达到BSEN438：1991标准。具有色泽鲜亮、色牢度高等特点，可保持十年以上不褪色，燃烧性能达到GB/T8626所规定的标准，甲醛释放量低于3.0mg/100g,各项性能指标均超过国家标准。 2、封边：1.0mm厚PVC同色热熔封边；全自动封边机封边。 3、底部站板（贴脚线）基材采用高分子生态家具板，厚度≥18mm厚，要求游离甲醛释放量为零，板材防水效果好，具有抑菌、易清洁、防水防潮阻燃耐热等等性能。 | 7 | m2
14 | 职工之家展柜 |  | 环保免漆板；1、基材：选用E1级“木工板（生态板），面贴防火饰面板材，达到BSEN438：1991标准。具有色泽鲜亮、色牢度高等特点，可保持十年以上不褪色，燃烧性能达到GB/T8626所规定的标准，甲醛释放量低于3.0mg/100g,各项性能指标均超过国家标准。 2、封边：1.0mm厚PVC同色热熔封边；全自动封边机封边。 3、底部站板（贴脚线）基材采用高分子生态家具板，厚度≥18mm厚，要求游离甲醛释放量为零，板材防水效果好，具有抑菌、易清洁、防水防潮阻燃耐热等等性能。 | 12 | m2
15 | 职工之家休闲沙发 |  | 1、面料：选用面料，燃烧性能等级B1级，损毁长度≤150mm，续燃时间≤5s，阴燃时间≤15s,氧指数≥32%，燃烧滴落物未引起脱脂棉燃烧或阴燃。 2、海绵：使用海绵，75%压缩永久变形≤7%，回弹率≥42%，拉伸强度≥120KPa，伸长率≥150%，撕裂强度≥3N/cm。 3、蛇型簧：蛇型簧腐蚀性等级不低于8级。 4、选用实木白蜡木，甲醛释放量≤0.2mg/L，含水率≤10%； 5、选用环保喷胶：总挥发性有机物≤600g/L,苯、甲苯+二甲苯、二氰甲烷、三氰乙烷、二氰乙烷、三氧乙烯检测合格，游离甲醛＜0.1g/kg。 | 1 | 套
16 | 职工之家休闲桌椅 |  | 1、基材：选用优质E1级中密度纤维板，甲醛释放量≤0.124mg/m³，满足国家标准GB 18580-2017，经过防腐、防虫、耐酸碱处理。 2、面材：采用优质三聚氰胺饰面，耐磨防划涂层，甲醛释放量≤0.124mg/m³，具有很高的抗划伤、耐高温、耐磨损，易清洁等特点；满足国家GB/T15102-2017、GB 18581-2017标准。 3、采用全自动封边机经热熔胶PVC封边，厚度：2.0mm；满足QB/T 4463-2013;表面无瑕疵，光滑且花纹均匀，不易从四周破损。 4、五金件：优质五金配件，满足国家GB/T 3325-2017标准，金属件表面3层电镀，表面光亮美观；表面先镀铜，再镀镍，再镀铬，防锈、防撞花、防腐蚀能力强，能通过48小时的“盐雾测试”。 5、钢架：优质金属钢脚架，钢架壁厚≥1.5mm，钢脚无流挂、无凹凸疙瘩、无皱皮、无飞漆、无漏喷、无锈蚀（承重250公斤）。 | 4 | 套
17 | 职工之家研讨互动桌椅 |  | 规格：1桌8椅 1、基材：选用优质E1级中密度纤维板，甲醛释放量≤0.045mg/m³，满足国家标准GB 18580-2017，经过防腐、防虫、耐酸碱处理。 2、面材：采用优质三聚氰胺饰面，耐磨防划涂层，甲醛释放量≤0.124mg/m³，具有很高的抗划伤、耐高温、耐磨损，易清洁等特点；满足国家GB/T15102-2017、GB 18581-2017标准。 3、采用全自动封边机经热熔胶PVC封边，厚度：2.0mm；满足QB/T 4463-2013;表面无瑕疵，光滑且花纹均匀，不易从四周破损。 4、钢架：优质金属钢脚架，钢架壁厚≥1.5mm，钢脚无流挂、无凹凸疙瘩、无皱皮、无飞漆、无漏喷、无锈蚀（承重250公斤） 6、椅背采用麻绒面料料，背框为尼龙加纤材料注塑成型；尼龙扶手。 7、45#高密度高回弹阻燃PU发泡绵，表面有一层保护面，可防氧化、防碎；软硬适中，回弹性能好，拉伸强度≥90KPa，伸长率≥130%，阻燃达到国家B1级标准。 8、框架钢制，厚度不低于1.5mm | 1 | 套